## Bitácora
|  |  | PRODUCTO TERMINADO | [141 empty] | PRODUCTOS ESPECIALES
|  |  | CERRO JARDÍN - (B07) | [19 empty] | CERRO JARDÍN - LINEA 1 Y LINEA 2 | [19 empty] | CERRO JARDÍN - (B05) | [16 empty] | CERRO JARDÍN - LINEA 1 Y LINEA 2 | [16 empty] | CERRO JARDÍN - (B) | [16 empty] | CERRO JARDÍN - (B) | [16 empty] | CERRO JARDÍN - (B) | [16 empty] | CERRO JARDÍN - (B) | [16 empty] | PAVIMENTOS
Bitácora de Resultados |  |  | Arena No. 4 | [19 empty] | Arena No. 4 | [19 empty] | Grava 20 mm | [16 empty] | Grava 20 mm | [16 empty] | Grava 10 mm | [16 empty] | Grava 13 mm | [16 empty] | Grava 40 mm | [16 empty] | Grava 40-4 mm | [16 empty] | Mezcla 60% finos + 40% gruesos | [26 empty] | Mezcla 80% finos + 20% gruesos | [26 empty] | Base Hidráulica
Fecha | Técnico Laboratorio | ID Reporte-Consecutivo | Granulometría % Pasante | [7 empty] | %PXL | M.F. | %H | Densidad | Absorción | Peso Volumétrico |  | Azul Metileno | Limites de Consistencia |  |  |  | Granulometría % Pasante | [7 empty] | %PXL | M.F. | %H | Densidad | Absorción | Peso Volumétrico |  | Azul Metileno | Limites de Consistencia |  |  |  | Granulometría % Pasante | [5 empty] | %PXL | %H | Densidad | Absorción | Peso Volumétrico |  | Coef. De Forma | Limites de Consistencia |  |  |  | Granulometría % Pasante | [5 empty] | %PXL | %H | Densidad | Absorción | Peso Volumétrico |  | Coef. De Forma | Limites de Consistencia |  |  |  | Granulometría % Pasante | [5 empty] | %PXL | %H | Densidad | Absorción | Peso Volumétrico |  | Coef. De Forma | Limites de Consistencia |  |  |  | Granulometría % Pasante | [5 empty] | %PXL | %H | Densidad | Absorción | Peso Volumétrico |  | Coef. De Forma | Limites de Consistencia |  |  |  | Granulometría % Pasante | [5 empty] | %PXL | %H | Densidad | Absorción | Peso Volumétrico |  | Coef. De Forma | Limites de Consistencia |  |  |  | Granulometría % Pasante | [5 empty] | %PXL | %H | Densidad | Absorción | Peso Volumétrico |  | Coef. De Forma | Limites de Consistencia |  |  |  | Granulometría % Pasante | [12 empty] | Equivalente Arena | %H | AASHTO |  | VRS | CBR | Límites de Consistencia |  |  |  | Partículas |  |  | Desgaste Los Ángeles | Granulometría % Pasante | [12 empty] | Equivalente Arena | %H | AASHTO |  | VRS | CBR | Límites de Consistencia |  |  |  | Partículas |  |  | Desgaste Los Ángeles | Granulometría % Pasante | [12 empty] | Equivalente Arena | %H | AASHTO |  | VRS | CBR | Límites de Consistencia |  |  |  | Partículas |  |  | Desgaste Los Ángeles |  | Módulo Finura | Equivalente Arena | Pérdida Lavado | Humedad | Peso Volumétrico |  | Densidad | Absorción | Límites de Consistencia
|  |  | ⅜" | No.4 | No.8 | No.16 | No.30 | No.50 | No.100 | Ch | [5 empty] | Suelto | Compacto | % | Líquido | Plástico | Índice Plástico | Contracción Lineal | ⅜" | No.4 | No.8 | No.16 | No.30 | No.50 | No.100 | Ch | [5 empty] | Suelto | Compacto | % | Líquido | Plástico | Índice Plástico | Contracción Lineal | 1" | ¾" | ⅜" | No.4 | No.8 | Ch |  |  |  |  | Suelto | Compacto |  | Líquido | Plástico | Índice Plástico | Contracción Lineal | 1" | ¾" | ⅜" | No.4 | No.8 | Ch |  |  |  |  | Suelto | Compacto |  | Líquido | Plástico | Índice Plástico | Contracción Lineal | 1/2 | 3/8 | No.4 | No.8 | No.16 | Ch |  |  |  |  | Suelto | Compacto |  | Líquido | Plástico | Índice Plástico | Contracción Lineal | 3/4 | 1/2 | 3/8 | No.4 | No.8 | Ch |  |  |  |  | Suelto | Compacto |  | Líquido | Plástico | Índice Plástico | Contracción Lineal | 2 | 1 1/2 | 1 | 3/4 | 3/8 | Ch |  |  |  |  | Suelto | Compacto |  | Líquido | Plástico | Índice Plástico | Contracción Lineal | 2 | 1 1/2 | 3/4 | 3/8 | No.4 | Ch |  |  |  |  | Suelto | Compacto |  | Líquido | Plástico | Índice Plástico | Contracción Lineal | 2" | 1 1/2" | 1" | ¾" | ⅜" | No.4 | No.10 | No.20 | No.40 | No.60 | No.100 | No.200 | Ch |  |  | PVSM | %HO |  |  | Líquido | Plástico | Contracción Lineal | Índice Plástico | Alargadas | Lajeadas | % A+L |  | 2" | 1½" | 1" | ¾" | ⅜" | No.4 | No.10 | No.20 | No.40 | No.60 | No.100 | No.200 | Ch |  |  | PVSM | %HO |  |  | Líquido | Plástico | Contracción Lineal | Índice Plástico | Alargadas | Lajeadas | %A+L |  | 2" | 1½" | 1" | ¾" | ⅜" | No.4 | No.10 | No.20 | No.40 | No.60 | No.100 | No.200 | Ch |  |  | PVSM | %HO |  |  | Líquido | Plástico | Contracción Lineal | Índice Plástico | Alargadas | Lajeadas | %A+L |  | Comentarios del Día |  |  |  |  | Suelto | Compacto |  |  | Líquido | Plástico | Contracción Lineal | Índice Plástico
2026-07-01 | [22 empty] | 100 | 99 | 72 | 49 | 34 | 24 | 17 | 0 | 11 | 3.05 | 2.1 | [187 empty] | #VALUE!
2026-07-01 01:00 | [59 empty] | 100 | 89 | 42 | 8 | 3 | 0 | 1.1 | 1
2026-07-01 02:00
2026-07-01 03:00
2026-07-01 04:00
2026-07-01 05:00
2026-07-01 06:00
2026-07-01 07:00
2026-07-01 08:00
2026-07-01 09:00
2026-07-01 10:00
2026-07-01 11:00
2026-07-01 12:00
2026-07-01 13:00
2026-07-01 14:00
2026-07-01 15:00
2026-07-01 16:00
2026-07-01 17:00
2026-07-01 18:00
2026-07-01 19:00
2026-07-01 20:00
2026-07-01 21:00
2026-07-01 22:00
2026-07-01 23:00
2026-07-01 | Promedio | [21 empty] | 100 | 99 | 72 | 49 | 34 | 24 | 17 | 0 | 11 | 3.05 | 2.1 | [26 empty] | 100 | 89 | 42 | 8 | 3 | 0 | 1.1 | 1
Desviación Estándar
2026-07-02 | [22 empty] | 100 | 99 | 73 | 51 | 37 | 26 | 18 | 0 | 13 | 2.96 | 1.3
2026-07-02 01:00 | [59 empty] | 100 | 89 | 42 | 9 | 3 | 0 | 1.4 | 0.9
2026-07-02 02:00 | [76 empty] | 100 | 97 | 24 | 8 | 6 | 0 | 2.4 | 1.9
2026-07-02 03:00 | [110 empty] | 100 | 97 | 47 | 13 | 5 | 0 | 1.5 | 1.6
2026-07-02 04:00
2026-07-02 05:00
2026-07-02 06:00
2026-07-02 07:00
2026-07-02 08:00
2026-07-02 09:00
2026-07-02 10:00
2026-07-02 11:00
2026-07-02 12:00
2026-07-02 13:00
2026-07-02 14:00
2026-07-02 15:00
2026-07-02 16:00
2026-07-02 17:00
2026-07-02 18:00
2026-07-02 19:00
2026-07-02 20:00
2026-07-02 21:00
2026-07-02 22:00
2026-07-02 23:00
2026-07-02 | Promedio | [21 empty] | 100 | 99 | 73 | 51 | 37 | 26 | 18 | 0 | 13 | 2.96 | 1.3 | [26 empty] | 100 | 89 | 42 | 9 | 3 | 0 | 1.4 | 0.9 | [9 empty] | 100 | 97 | 24 | 8 | 6 | 0 | 2.4 | 1.9 | [26 empty] | 100 | 97 | 47 | 13 | 5 | 0 | 1.5 | 1.6
Desviación Estándar
2026-07-03 | [22 empty] | 100 | 99 | 71 | 48 | 34 | 25 | 18 | 0 | 12 | 3.05 | 1.4
2026-07-03 01:00 | [59 empty] | 100 | 88 | 41 | 7 | 2 | 0 | 1.2 | 0.8
2026-07-03 02:00 | [76 empty] | 100 | 97 | 23 | 8 | 6 | 0 | 2.4 | 1.5
2026-07-03 03:00
2026-07-03 04:00
2026-07-03 05:00 | [171 empty] | 100 | 100 | 100 | 97 | 76 | 55 | 40 | 28 | 21 | 17 | 14 | 8 | 0
2026-07-03 06:00
2026-07-03 07:00
2026-07-03 08:00
2026-07-03 09:00
2026-07-03 10:00
2026-07-03 11:00
2026-07-03 12:00
2026-07-03 13:00
2026-07-03 14:00
2026-07-03 15:00
2026-07-03 16:00
2026-07-03 17:00
2026-07-03 18:00
2026-07-03 19:00
2026-07-03 20:00
2026-07-03 21:00
2026-07-03 22:00
2026-07-03 23:00
2026-07-03 | Promedio | [21 empty] | 100 | 99 | 71 | 48 | 34 | 25 | 18 | 0 | 12 | 3.05 | 1.4 | [26 empty] | 100 | 88 | 41 | 7 | 2 | 0 | 1.2 | 0.8 | [9 empty] | 100 | 97 | 23 | 8 | 6 | 0 | 2.4 | 1.5 | [87 empty] | 100 | 100 | 100 | 97 | 76 | 55 | 40 | 28 | 21 | 17 | 14 | 8 | 0
Desviación Estándar
2026-07-04 | [22 empty] | 100 | 98 | 77 | 58 | 42 | 20 | 21 | 0 | 15 | 2.72 | 1.6
2026-07-04 01:00
2026-07-04 02:00 | [76 empty] | 100 | 96 | 17 | 5 | 3 | 0 | 1.9 | 1.1
2026-07-04 03:00 | [110 empty] | 100 | 93 | 42 | 8 | 2 | 0 | 0.8 | 0.5 | 2.73 | 0.9
2026-07-04 04:00
2026-07-04 05:00
2026-07-04 06:00
2026-07-04 07:00
2026-07-04 08:00
2026-07-04 09:00
2026-07-04 10:00
2026-07-04 11:00
2026-07-04 12:00
2026-07-04 13:00
2026-07-04 14:00
2026-07-04 15:00
2026-07-04 16:00
2026-07-04 17:00
2026-07-04 18:00
2026-07-04 19:00
2026-07-04 20:00
2026-07-04 21:00
2026-07-04 22:00
2026-07-04 23:00
2026-07-04 | Promedio | [21 empty] | 100 | 98 | 77 | 58 | 42 | 20 | 21 | 0 | 15 | 2.72 | 1.6 | [43 empty] | 100 | 96 | 17 | 5 | 3 | 0 | 1.9 | 1.1 | [26 empty] | 100 | 93 | 42 | 8 | 2 | 0 | 0.8 | 0.5 | 2.73 | 0.9
Desviación Estándar
2026-07-05
2026-07-05 01:00
2026-07-05 02:00
2026-07-05 03:00
2026-07-05 04:00
2026-07-05 05:00
2026-07-05 06:00
2026-07-05 07:00
2026-07-05 08:00
2026-07-05 09:00
2026-07-05 10:00
2026-07-05 11:00
2026-07-05 12:00
2026-07-05 13:00
2026-07-05 14:00
2026-07-05 15:00
2026-07-05 16:00
2026-07-05 17:00
2026-07-05 18:00
2026-07-05 19:00
2026-07-05 20:00
2026-07-05 21:00
2026-07-05 22:00
2026-07-05 23:00
2026-07-05 | Promedio
Desviación Estándar
2026-07-06 | [22 empty] | 100 | 99 | 77 | 56 | 41 | 29 | 20 | 0 | 16 | 2.78 | 2.2
2026-07-06 01:00 | [59 empty] | 100 | 92 | 38 | 7 | 4 | 0 | 1.8 | 0.9
2026-07-06 02:00 | [76 empty] | 100 | 94 | 23 | 8 | 5 | 0 | 2.6 | 0.7
2026-07-06 03:00
2026-07-06 04:00
2026-07-06 05:00
2026-07-06 06:00
2026-07-06 07:00
2026-07-06 08:00
2026-07-06 09:00
2026-07-06 10:00
2026-07-06 11:00
2026-07-06 12:00
2026-07-06 13:00
2026-07-06 14:00
2026-07-06 15:00
2026-07-06 16:00
2026-07-06 17:00
2026-07-06 18:00
2026-07-06 19:00
2026-07-06 20:00
2026-07-06 21:00
2026-07-06 22:00
2026-07-06 23:00
2026-07-06 | Promedio | [21 empty] | 100 | 99 | 77 | 56 | 41 | 29 | 20 | 0 | 16 | 2.78 | 2.2 | [26 empty] | 100 | 92 | 38 | 7 | 4 | 0 | 1.8 | 0.9 | [9 empty] | 100 | 94 | 23 | 8 | 5 | 0 | 2.6 | 0.7
Desviación Estándar
2026-07-07 | [22 empty] | 100 | 99 | 77 | 58 | 43 | 31 | 22 | 0 | 17 | 2.69 | 1.2
2026-07-07 01:00
2026-07-07 02:00 | [76 empty] | 100 | 92 | 18 | 5 | 4 | 0 | 2 | 0.8
2026-07-07 03:00
2026-07-07 04:00
2026-07-07 05:00
2026-07-07 06:00
2026-07-07 07:00
2026-07-07 08:00
2026-07-07 09:00
2026-07-07 10:00
2026-07-07 11:00
2026-07-07 12:00
2026-07-07 13:00
2026-07-07 14:00
2026-07-07 15:00
2026-07-07 16:00
2026-07-07 17:00
2026-07-07 18:00
2026-07-07 19:00
2026-07-07 20:00
2026-07-07 21:00
2026-07-07 22:00
2026-07-07 23:00
2026-07-07 | Promedio | [21 empty] | 100 | 99 | 77 | 58 | 43 | 31 | 22 | 0 | 17 | 2.69 | 1.2 | [43 empty] | 100 | 92 | 18 | 5 | 4 | 0 | 2 | 0.8
Desviación Estándar
2026-07-08 | [22 empty] | 100 | 97 | 72 | 52 | 38 | 27 | 19 | 0 | 13 | 2.95 | 1.1 | 2.7 | 0.6
2026-07-08 01:00
2026-07-08 02:00 | [76 empty] | 100 | 92 | 20 | 7 | 5 | 0 | 2.5 | 0.7 | 2.7 | 1.2
2026-07-08 03:00
2026-07-08 04:00
2026-07-08 05:00
2026-07-08 06:00
2026-07-08 07:00
2026-07-08 08:00
2026-07-08 09:00
2026-07-08 10:00
2026-07-08 11:00
2026-07-08 12:00
2026-07-08 13:00
2026-07-08 14:00
2026-07-08 15:00
2026-07-08 16:00
2026-07-08 17:00
2026-07-08 18:00
2026-07-08 19:00
2026-07-08 20:00
2026-07-08 21:00
2026-07-08 22:00
2026-07-08 23:00
2026-07-08 | Promedio | [21 empty] | 100 | 97 | 72 | 52 | 38 | 27 | 19 | 0 | 13 | 2.95 | 1.1 | 2.7 | 0.6 | [41 empty] | 100 | 92 | 20 | 7 | 5 | 0 | 2.5 | 0.7 | 2.7 | 1.2
Desviación Estándar
2026-07-09 | [22 empty] | 100 | 99 | 75 | 54 | 38 | 26 | 16 | 0 | 15 | 2.92 | 3.2
2026-07-09 01:00 | [67 empty] | 2.7 | 1 | 1516 | 1605
2026-07-09 02:00 | [76 empty] | 100 | 92 | 15 | 5 | 3 | 0 | 1.6 | 0.7
2026-07-09 03:00
2026-07-09 04:00 | [144 empty] | 100 | 99 | 90 | 80 | 47 | 31 | 23 | 16 | 13 | 10 | 8 | 5 | 0 | 39.19
2026-07-09 05:00 | [171 empty] | 100 | 100 | 100 | 96 | 72 | 52 | 37 | 27 | 21 | 17 | 14 | 8 | 0 | 51.11
2026-07-09 06:00
2026-07-09 07:00
2026-07-09 08:00
2026-07-09 09:00
2026-07-09 10:00
2026-07-09 11:00
2026-07-09 12:00
2026-07-09 13:00
2026-07-09 14:00
2026-07-09 15:00
2026-07-09 16:00
2026-07-09 17:00
2026-07-09 18:00
2026-07-09 19:00
2026-07-09 20:00
2026-07-09 21:00
2026-07-09 22:00
2026-07-09 23:00
2026-07-09 | Promedio | [21 empty] | 100 | 99 | 75 | 54 | 38 | 26 | 16 | 0 | 15 | 2.92 | 3.2 | [34 empty] | 2.7 | 1 | 1516 | 1605 | [5 empty] | 100 | 92 | 15 | 5 | 3 | 0 | 1.6 | 0.7 | [60 empty] | 100 | 99 | 90 | 80 | 47 | 31 | 23 | 16 | 13 | 10 | 8 | 5 | 0 | 39.19 | [13 empty] | 100 | 100 | 100 | 96 | 72 | 52 | 37 | 27 | 21 | 17 | 14 | 8 | 0 | 51.11
Desviación Estándar
2026-07-10 | [22 empty] | 100 | 96 | 70 | 51 | 37 | 26 | 17 | 0 | 14 | 3.04 | 2
2026-07-10 01:00 | [59 empty] | 100 | 93 | 39 | 5 | 3 | 0 | 1.4 | 0.7
2026-07-10 02:00 | [76 empty] | 100 | 90 | 20 | 8 | 6 | 0 | 2.5 | 0.9 |  |  | 1280 | 1530
2026-07-10 03:00 | [110 empty] | 100 | 93 | 36 | 9 | 4 | 0 | 1.4 | 1.6
2026-07-10 04:00
2026-07-10 05:00
2026-07-10 06:00
2026-07-10 07:00
2026-07-10 08:00
2026-07-10 09:00
2026-07-10 10:00
2026-07-10 11:00
2026-07-10 12:00
2026-07-10 13:00
2026-07-10 14:00
2026-07-10 15:00
2026-07-10 16:00
2026-07-10 17:00
2026-07-10 18:00
2026-07-10 19:00
2026-07-10 20:00
2026-07-10 21:00
2026-07-10 22:00
2026-07-10 23:00
2026-07-10 | Promedio | [21 empty] | 100 | 96 | 70 | 51 | 37 | 26 | 17 | 0 | 14 | 3.04 | 2 | [26 empty] | 100 | 93 | 39 | 5 | 3 | 0 | 1.4 | 0.7 | [9 empty] | 100 | 90 | 20 | 8 | 6 | 0 | 2.5 | 0.9 |  |  | 1280 | 1530 | [22 empty] | 100 | 93 | 36 | 9 | 4 | 0 | 1.4 | 1.6
Desviación Estándar
2026-07-11 | [22 empty] | 100 | 99 | 72 | 51 | 36 | 25 | 17 | 0 | 13 | 3.02 | 2.2
2026-07-11 01:00
2026-07-11 02:00 | [76 empty] | 100 | 89 | 18 | 7 | 5 | 0 | 2.8 | 0.5
2026-07-11 03:00
2026-07-11 04:00
2026-07-11 05:00
2026-07-11 06:00
2026-07-11 07:00
2026-07-11 08:00
2026-07-11 09:00
2026-07-11 10:00
2026-07-11 11:00
2026-07-11 12:00
2026-07-11 13:00
2026-07-11 14:00
2026-07-11 15:00
2026-07-11 16:00
2026-07-11 17:00
2026-07-11 18:00
2026-07-11 19:00
2026-07-11 20:00
2026-07-11 21:00
2026-07-11 22:00
2026-07-11 23:00
2026-07-11 | Promedio | [21 empty] | 100 | 99 | 72 | 51 | 36 | 25 | 17 | 0 | 13 | 3.02 | 2.2 | [43 empty] | 100 | 89 | 18 | 7 | 5 | 0 | 2.8 | 0.5
Desviación Estándar
2026-07-12
2026-07-12 01:00
2026-07-12 02:00
2026-07-12 03:00
2026-07-12 04:00
2026-07-12 05:00
2026-07-12 06:00
2026-07-12 07:00
2026-07-12 08:00
2026-07-12 09:00
2026-07-12 10:00
2026-07-12 11:00
2026-07-12 12:00
2026-07-12 13:00
2026-07-12 14:00
2026-07-12 15:00
2026-07-12 16:00
2026-07-12 17:00
2026-07-12 18:00
2026-07-12 19:00
2026-07-12 20:00
2026-07-12 21:00
2026-07-12 22:00
2026-07-12 23:00
2026-07-12 | Promedio
Desviación Estándar
2026-07-13 | [22 empty] | 100 | 99 | 70 | 49 | 35 | 25 | 19 | 0 | 11 | 3.03 | 1.3 | 2.71 | 0.8
2026-07-13 01:00 | [59 empty] | 100 | 94 | 42 | 6 | 3 | 0 | 0.8 | 0.6
2026-07-13 02:00 | [76 empty] | 100 | 90 | 23 | 8 | 5 | 0 | 1.2 | 1.1
2026-07-13 03:00
2026-07-13 04:00
2026-07-13 05:00
2026-07-13 06:00
2026-07-13 07:00
2026-07-13 08:00
2026-07-13 09:00
2026-07-13 10:00
2026-07-13 11:00
2026-07-13 12:00
2026-07-13 13:00
2026-07-13 14:00
2026-07-13 15:00
2026-07-13 16:00
2026-07-13 17:00
2026-07-13 18:00
2026-07-13 19:00
2026-07-13 20:00
2026-07-13 21:00
2026-07-13 22:00
2026-07-13 23:00
2026-07-13 | Promedio | [21 empty] | 100 | 99 | 70 | 49 | 35 | 25 | 19 | 0 | 11 | 3.03 | 1.3 | 2.71 | 0.8 | [24 empty] | 100 | 94 | 42 | 6 | 3 | 0 | 0.8 | 0.6 | [9 empty] | 100 | 90 | 23 | 8 | 5 | 0 | 1.2 | 1.1
Desviación Estándar
2026-07-14 | [22 empty] | 100 | 99 | 70 | 51 | 37 | 27 | 20 | 0 | 13 | 2.96 | 1.3
2026-07-14 01:00 | [59 empty] | 100 | 94 | 42 | 6 | 3 | 0 | 1.3 | 0.8
2026-07-14 02:00 | [76 empty] | 100 | 95 | 19 | 5 | 3 | 0 | 1 | 0.3 | 2.7 | 1.1
2026-07-14 03:00 | [110 empty] | 100 | 98 | 44 | 8 | 2 | 0 | 0.4 | 0.5 | 2.71 | 0.7 | 1374 | 1494
2026-07-14 04:00
2026-07-14 05:00
2026-07-14 06:00
2026-07-14 07:00
2026-07-14 08:00
2026-07-14 09:00
2026-07-14 10:00
2026-07-14 11:00
2026-07-14 12:00
2026-07-14 13:00
2026-07-14 14:00
2026-07-14 15:00
2026-07-14 16:00
2026-07-14 17:00
2026-07-14 18:00
2026-07-14 19:00
2026-07-14 20:00
2026-07-14 21:00
2026-07-14 22:00
2026-07-14 23:00
2026-07-14 | Promedio | [21 empty] | 100 | 99 | 70 | 51 | 37 | 27 | 20 | 0 | 13 | 2.96 | 1.3 | [26 empty] | 100 | 94 | 42 | 6 | 3 | 0 | 1.3 | 0.8 | [9 empty] | 100 | 95 | 19 | 5 | 3 | 0 | 1 | 0.3 | 2.7 | 1.1 | [24 empty] | 100 | 98 | 44 | 8 | 2 | 0 | 0.4 | 0.5 | 2.71 | 0.7 | 1374 | 1494
Desviación Estándar
2026-07-15
2026-07-15 01:00 | [59 empty] | 100 | 87 | 29 | 3 | 1 | 0
2026-07-15 02:00 | [76 empty] | 100 | 92 | 22 | 8 | 5 | 0 | 1.9 | 6.1
2026-07-15 03:00
2026-07-15 04:00
2026-07-15 05:00
2026-07-15 06:00
2026-07-15 07:00
2026-07-15 08:00
2026-07-15 09:00
2026-07-15 10:00
2026-07-15 11:00
2026-07-15 12:00
2026-07-15 13:00
2026-07-15 14:00
2026-07-15 15:00
2026-07-15 16:00
2026-07-15 17:00
2026-07-15 18:00
2026-07-15 19:00
2026-07-15 20:00
2026-07-15 21:00
2026-07-15 22:00
2026-07-15 23:00
2026-07-15 | Promedio | [58 empty] | 100 | 87 | 29 | 3 | 1 | 0 | [11 empty] | 100 | 92 | 22 | 8 | 5 | 0 | 1.9 | 6.1
Desviación Estándar
2026-07-16 | [22 empty] | 100 | 99 | 69 | 46 | 33 | 24 | 17 | 0 | 9.6 | 3.12 | 3
2026-07-16 01:00 | [59 empty] | 100 | 94 | 40 | 5 | 3 | 0 | 0.8 | 0.5
2026-07-16 02:00 | [76 empty] | 100 | 92 | 22 | 7 | 4 | 0 | 1.6 | 0.7
2026-07-16 03:00
2026-07-16 04:00
2026-07-16 05:00 | [225 empty] | SOLO SE TOMA PARA CONTROL DE GRANULOMETRIA
2026-07-16 06:00
2026-07-16 07:00
2026-07-16 08:00
2026-07-16 09:00
2026-07-16 10:00
2026-07-16 11:00
2026-07-16 12:00
2026-07-16 13:00
2026-07-16 14:00
2026-07-16 15:00
2026-07-16 16:00
2026-07-16 17:00
2026-07-16 18:00
2026-07-16 19:00
2026-07-16 20:00
2026-07-16 21:00
2026-07-16 22:00
2026-07-16 23:00
2026-07-16 | Promedio | [21 empty] | 100 | 99 | 69 | 46 | 33 | 24 | 17 | 0 | 9.6 | 3.12 | 3 | [26 empty] | 100 | 94 | 40 | 5 | 3 | 0 | 0.8 | 0.5 | [9 empty] | 100 | 92 | 22 | 7 | 4 | 0 | 1.6 | 0.7
Desviación Estándar
2026-07-17 | [22 empty] | 100 | 99 | 73 | 52 | 36 | 24 | 16 | 0 | 13 | 3.01 | 1.7
2026-07-17 01:00 | [59 empty] | 100 | 96 | 49 | 6 | 2 | 0 | 1.8 | 0.9
2026-07-17 02:00 | [76 empty] | 100 | 93 | 25 | 7 | 3 | 0 | 1.3 | 0.5
2026-07-17 03:00
2026-07-17 04:00
2026-07-17 05:00
2026-07-17 06:00
2026-07-17 07:00
2026-07-17 08:00
2026-07-17 09:00
2026-07-17 10:00
2026-07-17 11:00
2026-07-17 12:00
2026-07-17 13:00
2026-07-17 14:00
2026-07-17 15:00
2026-07-17 16:00
2026-07-17 17:00
2026-07-17 18:00
2026-07-17 19:00
2026-07-17 20:00
2026-07-17 21:00
2026-07-17 22:00
2026-07-17 23:00
2026-07-17 | Promedio | [21 empty] | 100 | 99 | 73 | 52 | 36 | 24 | 16 | 0 | 13 | 3.01 | 1.7 | [26 empty] | 100 | 96 | 49 | 6 | 2 | 0 | 1.8 | 0.9 | [9 empty] | 100 | 93 | 25 | 7 | 3 | 0 | 1.3 | 0.5
Desviación Estandar
2026-07-18 | [22 empty] | 100 | 99 | 74 | 52 | 37 | 26 | 18 | 0 | 11 | 2.93 | 1.5
2026-07-18 01:00
2026-07-18 02:00
2026-07-18 03:00
2026-07-18 04:00
2026-07-18 05:00
2026-07-18 06:00
2026-07-18 07:00
2026-07-18 08:00
2026-07-18 09:00
2026-07-18 10:00
2026-07-18 11:00
2026-07-18 12:00
2026-07-18 13:00
2026-07-18 14:00
2026-07-18 15:00
2026-07-18 16:00
2026-07-18 17:00
2026-07-18 18:00
2026-07-18 19:00
2026-07-18 20:00
2026-07-18 21:00
2026-07-18 22:00
2026-07-18 23:00
2026-07-18 | Promedio | [21 empty] | 100 | 99 | 74 | 52 | 37 | 26 | 18 | 0 | 11 | 2.93 | 1.5
Desviación Estándar
2026-07-19
2026-07-19 01:00
2026-07-19 02:00
2026-07-19 03:00
2026-07-19 04:00
2026-07-19 05:00
2026-07-19 06:00
2026-07-19 07:00
2026-07-19 08:00
2026-07-19 09:00
2026-07-19 10:00
2026-07-19 11:00
2026-07-19 12:00
2026-07-19 13:00
2026-07-19 14:00
2026-07-19 15:00
2026-07-19 16:00
2026-07-19 17:00
2026-07-19 18:00
2026-07-19 19:00
2026-07-19 20:00
2026-07-19 21:00
2026-07-19 22:00
2026-07-19 23:00
2026-07-19 | Promedio
Desviación Estándar
2026-07-20
2026-07-20 01:00
2026-07-20 02:00
2026-07-20 03:00
2026-07-20 04:00
2026-07-20 05:00
2026-07-20 06:00
2026-07-20 07:00
2026-07-20 08:00
2026-07-20 09:00
2026-07-20 10:00
2026-07-20 11:00
2026-07-20 12:00
2026-07-20 13:00
2026-07-20 14:00
2026-07-20 15:00
2026-07-20 16:00
2026-07-20 17:00
2026-07-20 18:00
2026-07-20 19:00
2026-07-20 20:00
2026-07-20 21:00
2026-07-20 22:00
2026-07-20 23:00
2026-07-20 | Promedio
Desviación Estándar
2026-07-21 | [22 empty] | 100 | 100 | 81 | 55 | 38 | 27 | 19 | 0 | 14 | 2.79 | 1.1
2026-07-21 01:00 | [59 empty] | 100 | 94 | 50 | 6 | 3 | 0 | 1 | 0.8
2026-07-21 02:00 | [76 empty] | 100 | 96 | 20 | 4 | 2 | 0 | 1 | 0.3
2026-07-21 03:00
2026-07-21 04:00
2026-07-21 05:00
2026-07-21 06:00
2026-07-21 07:00
2026-07-21 08:00
2026-07-21 09:00
2026-07-21 10:00
2026-07-21 11:00
2026-07-21 12:00
2026-07-21 13:00
2026-07-21 14:00
2026-07-21 15:00
2026-07-21 16:00
2026-07-21 17:00
2026-07-21 18:00
2026-07-21 19:00
2026-07-21 20:00
2026-07-21 21:00
2026-07-21 22:00
2026-07-21 23:00
2026-07-21 | Promedio | [21 empty] | 100 | 100 | 81 | 55 | 38 | 27 | 19 | 0 | 14 | 2.79 | 1.1 | [26 empty] | 100 | 94 | 50 | 6 | 3 | 0 | 1 | 0.8 | [9 empty] | 100 | 96 | 20 | 4 | 2 | 0 | 1 | 0.3
Desviación Estándar
2026-07-22 | [22 empty] | 100 | 99 | 65 | 40 | 26 | 18 | 13 | 0 | 9.7 | 3.4 | 1
2026-07-22 01:00 | [59 empty] | 100 | 94 | 50 | 6 | 3 | 0 | 1 | 0.7
2026-07-22 02:00 | [76 empty] | 100 | 94 | 17 | 5 | 3 | 0 | 1.4 | 0.4
2026-07-22 03:00
2026-07-22 04:00
2026-07-22 05:00
2026-07-22 06:00
2026-07-22 07:00
2026-07-22 08:00
2026-07-22 09:00
2026-07-22 10:00
2026-07-22 11:00
2026-07-22 12:00
2026-07-22 13:00
2026-07-22 14:00
2026-07-22 15:00
2026-07-22 16:00
2026-07-22 17:00
2026-07-22 18:00
2026-07-22 19:00
2026-07-22 20:00
2026-07-22 21:00
2026-07-22 22:00
2026-07-22 23:00
2026-07-22 | Promedio | [21 empty] | 100 | 99 | 65 | 40 | 26 | 18 | 13 | 0 | 9.7 | 3.4 | 1 | [26 empty] | 100 | 94 | 50 | 6 | 3 | 0 | 1 | 0.7 | [9 empty] | 100 | 94 | 17 | 5 | 3 | 0 | 1.4 | 0.4
Desviación Estándar
2026-07-23 | [22 empty] | 100 | 99 | 69 | 44 | 29 | 19 | 13 | 0 | 10 | 3.28 | 0.7 | 2.71 | 0.8 | 1569 | 1757
2026-07-23 01:00
2026-07-23 02:00 | [76 empty] | 100 | 95 | 17 | 6 | 4 | 0 | 1.6 | 0.6
2026-07-23 03:00
2026-07-23 04:00
2026-07-23 05:00
2026-07-23 06:00
2026-07-23 07:00
2026-07-23 08:00
2026-07-23 09:00
2026-07-23 10:00
2026-07-23 11:00
2026-07-23 12:00
2026-07-23 13:00
2026-07-23 14:00
2026-07-23 15:00
2026-07-23 16:00
2026-07-23 17:00
2026-07-23 18:00
2026-07-23 19:00
2026-07-23 20:00
2026-07-23 21:00
2026-07-23 22:00
2026-07-23 23:00
2026-07-23 | Promedio | [21 empty] | 100 | 99 | 69 | 44 | 29 | 19 | 13 | 0 | 10 | 3.28 | 0.7 | 2.71 | 0.8 | 1569 | 1757 | [39 empty] | 100 | 95 | 17 | 6 | 4 | 0 | 1.6 | 0.6
Desviación Estándar
2026-07-24 | [22 empty] | 100 | 99 | 78 | 57 | 41 | 29 | 21 | 0 | 13 | 2.74 | 0.5
2026-07-24 01:00 | [59 empty] | 100 | 86 | 30 | 8 | 4 | 0 | 2.1 | 0.4
2026-07-24 02:00 | [76 empty] | 100 | 95 | 15 | 3 | 2 | 0 | 0.8 | 0.2
2026-07-24 03:00
2026-07-24 04:00
2026-07-24 05:00
2026-07-24 06:00
2026-07-24 07:00
2026-07-24 08:00
2026-07-24 09:00
2026-07-24 10:00
2026-07-24 11:00
2026-07-24 12:00
2026-07-24 13:00
2026-07-24 14:00
2026-07-24 15:00
2026-07-24 16:00
2026-07-24 17:00
2026-07-24 18:00
2026-07-24 19:00
2026-07-24 20:00
2026-07-24 21:00
2026-07-24 22:00
2026-07-24 23:00
2026-07-24 | Promedio | [21 empty] | 100 | 99 | 78 | 57 | 41 | 29 | 21 | 0 | 13 | 2.74 | 0.5 | [26 empty] | 100 | 86 | 30 | 8 | 4 | 0 | 2.1 | 0.4 | [9 empty] | 100 | 95 | 15 | 3 | 2 | 0 | 0.8 | 0.2
Desviación Estándar
2026-07-25
2026-07-25 01:00
2026-07-25 02:00
2026-07-25 03:00
2026-07-25 04:00
2026-07-25 05:00
2026-07-25 06:00
2026-07-25 07:00
2026-07-25 08:00
2026-07-25 09:00
2026-07-25 10:00
2026-07-25 11:00
2026-07-25 12:00
2026-07-25 13:00
2026-07-25 14:00
2026-07-25 15:00
2026-07-25 16:00
2026-07-25 17:00
2026-07-25 18:00
2026-07-25 19:00
2026-07-25 20:00
2026-07-25 21:00
2026-07-25 22:00
2026-07-25 23:00
2026-07-25 | Promedio
Desviación Estándar
2026-07-26
2026-07-26 01:00
2026-07-26 02:00
2026-07-26 03:00
2026-07-26 04:00
2026-07-26 05:00
2026-07-26 06:00
2026-07-26 07:00
2026-07-26 08:00
2026-07-26 09:00
2026-07-26 10:00
2026-07-26 11:00
2026-07-26 12:00
2026-07-26 13:00
2026-07-26 14:00
2026-07-26 15:00
2026-07-26 16:00
2026-07-26 17:00
2026-07-26 18:00
2026-07-26 19:00
2026-07-26 20:00
2026-07-26 21:00
2026-07-26 22:00
2026-07-26 23:00
2026-07-26 | Promedio
Desviación Estándar
2026-07-27 | [22 empty] | 100 | 99 | 80 | 56 | 38 | 26 | 18 | 0 | 14 | 2.82 | 1.2
2026-07-27 01:00 | [59 empty] | 100 | 92 | 29 | 5 | 3 | 0 | 1.3 | 0.8 | 2.73 | 1.2
2026-07-27 02:00
2026-07-27 03:00
2026-07-27 04:00
2026-07-27 05:00
2026-07-27 06:00
2026-07-27 07:00
2026-07-27 08:00
2026-07-27 09:00
2026-07-27 10:00 | [225 empty] | MUESTRA DE CONTROL DE GRANULOMÉTRIA
2026-07-27 11:00
2026-07-27 12:00
2026-07-27 13:00
2026-07-27 14:00
2026-07-27 15:00
2026-07-27 16:00
2026-07-27 17:00
2026-07-27 18:00
2026-07-27 19:00
2026-07-27 20:00
2026-07-27 21:00
2026-07-27 22:00
2026-07-27 23:00
2026-07-27 | Promedio | [21 empty] | 100 | 99 | 80 | 56 | 38 | 26 | 18 | 0 | 14 | 2.82 | 1.2 | [26 empty] | 100 | 92 | 29 | 5 | 3 | 0 | 1.3 | 0.8 | 2.73 | 1.2
Desviación Estándar
2026-07-28
2026-07-28 01:00
2026-07-28 02:00
2026-07-28 03:00
2026-07-28 04:00
2026-07-28 05:00
2026-07-28 06:00
2026-07-28 07:00
2026-07-28 08:00
2026-07-28 09:00
2026-07-28 10:00
2026-07-28 11:00
2026-07-28 12:00
2026-07-28 13:00
2026-07-28 14:00
2026-07-28 15:00
2026-07-28 16:00
2026-07-28 17:00
2026-07-28 18:00
2026-07-28 19:00
2026-07-28 20:00
2026-07-28 21:00
2026-07-28 22:00
2026-07-28 23:00
2026-07-28 | Promedio
Desviación Estándar
2026-07-29 | [22 empty] | 100 | 100 | 76 | 55 | 41 | 30 | 21 | 0 | 14 | 2.77 | 1.2
2026-07-29 01:00
2026-07-29 02:00
2026-07-29 03:00
2026-07-29 04:00
2026-07-29 05:00
2026-07-29 06:00
2026-07-29 07:00
2026-07-29 08:00
2026-07-29 09:00
2026-07-29 10:00
2026-07-29 11:00
2026-07-29 12:00
2026-07-29 13:00
2026-07-29 14:00
2026-07-29 15:00
2026-07-29 16:00
2026-07-29 17:00
2026-07-29 18:00
2026-07-29 19:00
2026-07-29 20:00
2026-07-29 21:00
2026-07-29 22:00
2026-07-29 23:00
2026-07-29 | Promedio | [21 empty] | 100 | 100 | 76 | 55 | 41 | 30 | 21 | 0 | 14 | 2.77 | 1.2
Desviación Estándar
2026-07-30
2026-07-30 01:00
2026-07-30 02:00
2026-07-30 03:00
2026-07-30 04:00
2026-07-30 05:00
2026-07-30 06:00
2026-07-30 07:00
2026-07-30 08:00
2026-07-30 09:00
2026-07-30 10:00
2026-07-30 11:00
2026-07-30 12:00
2026-07-30 13:00
2026-07-30 14:00
2026-07-30 15:00
2026-07-30 16:00
2026-07-30 17:00
2026-07-30 18:00
2026-07-30 19:00
2026-07-30 20:00
2026-07-30 21:00
2026-07-30 22:00
2026-07-30 23:00
2026-07-30 | Promedio
Desviación Estándar
2026-07-31
2026-07-31 01:00
2026-07-31 02:00
2026-07-31 03:00
2026-07-31 04:00
2026-07-31 05:00
2026-07-31 06:00
2026-07-31 07:00
2026-07-31 08:00
2026-07-31 09:00
2026-07-31 10:00
2026-07-31 11:00
2026-07-31 12:00
2026-07-31 13:00
2026-07-31 14:00
2026-07-31 15:00
2026-07-31 16:00
2026-07-31 17:00
2026-07-31 18:00
2026-07-31 19:00
2026-07-31 20:00
2026-07-31 21:00
2026-07-31 22:00
2026-07-31 23:00
2026-07-31 | Promedio
Desviación Estándar
Formulas:
Bitácora de Resultados = [Bitácora de Resultados, row above]+(1/24)

## Promedio
| PRODUCTO TERMINADO | [141 empty] | PRODUCTOS ESPECIALES
| CERRO JARDÍN - (B07) | [19 empty] | CERRO JARDÍN - (B A-TB0263) | [19 empty] | CERRO JARDÍN - (B05) | [16 empty] | CERRO JARDÍN - (B A-TB0261) | [16 empty] | CERRO JARDÍN - (B) | [16 empty] | CERRO JARDÍN - (B) | [16 empty] | CERRO JARDÍN - (B) | [16 empty] | CERRO JARDÍN - (B) | [16 empty] | PAVIMENTOS
Promedio | Arena No. 4 | [19 empty] | Arena No. 4 | [19 empty] | Grava 20 mm | [16 empty] | Grava 20 mm | [16 empty] | Grava 10 mm | [16 empty] | Grava 13 mm | [16 empty] | Grava 40 mm | [16 empty] | Grava 40-4 mm | [16 empty] | Mezcla 60% finos + 40% gruesos | [26 empty] | Mezcla 80% finos + 20% gruesos | [26 empty] | Base Hidráulica
Fecha | Granulometría % Pasante | [7 empty] | %PXL | M.F. | %H | Densidad | Absorción | Peso Volumétrico |  | Azul metileno | Limites de Consistencia |  |  |  | Granulometría % Pasante | [7 empty] | %PXL | M.F. | %H | Densidad | Absorción | Peso Volumétrico |  | Azul metileno | Limites de Consistencia |  |  |  | Granulometría % Pasante | [5 empty] | %PXL | %H | Densidad | Absorción | Peso Volumétrico |  | Coef. De Forma | Limites de Consistencia |  |  |  | Granulometría % Pasante | [5 empty] | %PXL | %H | Densidad | Absorción | Peso Volumétrico |  | Coef. De Forma | Limites de Consistencia |  |  |  | Granulometría % Pasante | [5 empty] | %PXL | %H | Densidad | Absorción | Peso Volumétrico |  | Coef. De Forma | Limites de Consistencia |  |  |  | Granulometría % Pasante | [5 empty] | %PXL | %H | Densidad | Absorción | Peso Volumétrico |  | Coef. De Forma | Limites de Consistencia |  |  |  | Granulometría % Pasante | [5 empty] | %PXL | %H | Densidad | Absorción | Peso Volumétrico |  | Coef. De Forma | Limites de Consistencia |  |  |  | Granulometría % Pasante | [5 empty] | %PXL | %H | Densidad | Absorción | Peso Volumétrico |  | Coef. De Forma | Limites de Consistencia |  |  |  | Granulometría % Pasante | [12 empty] | Equivalente Arena | %H | AASHTO |  | VRS | CBR | Límites de Consistencia |  |  |  | Partículas |  |  | Desgaste Los Ángeles | Granulometría % Pasante | [12 empty] | Equivalente Arena | %H | AASHTO |  | VRS | CBR | Límites de Consistencia |  |  |  | Partículas |  |  | Desgaste Los Ángeles | Granulometría % Pasante | [12 empty] | Equivalente Arena | %H | AASHTO |  | VRS | CBR | Límites de Consistencia |  |  |  | Partículas |  |  | Desgaste Los Ángeles | Módulo Finura | Equivalente Arena | Pérdida Lavado | Humedad | Peso Volumétrico |  | Densidad | Absorción | Límites de Consistencia
| ⅜" | No.4 | No.8 | No.16 | No.30 | No.50 | No.100 | Ch | [5 empty] | Suelto | Compacto | % | Líquido | Plástico | Índice Plástico | Contracción Lineal | ⅜" | No.4 | No.8 | No.16 | No.30 | No.50 | No.100 | Ch | [5 empty] | Suelto | Compacto | % | Líquido | Plástico | Índice Plástico | Contracción Lineal | 1" | ¾" | ⅜" | No.4 | No.8 | Ch |  |  |  |  | Suelto | Compacto |  | Líquido | Plástico | Índice Plástico | Contracción Lineal | 1" | ¾" | ⅜" | No.4 | No.8 | Ch |  |  |  |  | Suelto | Compacto |  | Líquido | Plástico | Índice Plástico | Contracción Lineal | 1/2 | 3/8 | No.4 | No.8 | No.16 | Ch |  |  |  |  | Suelto | Compacto |  | Líquido | Plástico | Índice Plástico | Contracción Lineal | 3/4 | 1/2 | 3/8 | No.4 | No.8 | Ch |  |  |  |  | Suelto | Compacto |  | Líquido | Plástico | Índice Plástico | Contracción Lineal | 2 | 1 1/2 | 1 | 3/4 | 3/8 | Ch |  |  |  |  | Suelto | Compacto |  | Líquido | Plástico | Índice Plástico | Contracción Lineal | 2 | 1 1/2 | 3/4 | 3/8 | No.4 | Ch |  |  |  |  | Suelto | Compacto |  | Líquido | Plástico | Índice Plástico | Contracción Lineal | 2" | 1 1/2" | 1" | ¾" | ⅜" | No.4 | No.10 | No.20 | No.40 | No.60 | No.100 | No.200 | Ch |  |  | MVSM | %HO |  |  | Líquido | Plástico | Contracción Lineal | Índice Plástico | Alargadas | Lajeadas | % A+L |  | 2" | 1½" | 1" | ¾" | ⅜" | No.4 | No.10 | No.20 | No.40 | No.60 | No.100 | No.200 | Ch |  |  | MVSM | %HO |  |  | Líquido | Plástico | Contracción Lineal | Índice Plástico | Alargadas | Lajeadas | %A+L |  | 2" | 1½" | 1" | ¾" | ⅜" | No.4 | No.10 | No.20 | No.40 | No.60 | No.100 | No.200 | Ch |  |  | MVSM | %HO |  |  | Líquido | Plástico | Contracción Lineal | Índice Plástico | Alargadas | Lajeadas | %A+L | [5 empty] | Suelto | Compacto |  |  | Líquido | Plástico | Contracción Lineal | Índice Plástico
2026-07-01 | [20 empty] | 100 | 99 | 72 | 49 | 34 | 24 | 17 | 0 | 11 | 3.05 | 2.1 | [26 empty] | 100 | 89 | 42 | 8 | 3 | 0 | 1.1 | 1
2026-07-02 | [20 empty] | 100 | 99 | 73 | 51 | 37 | 26 | 18 | 0 | 13 | 2.96 | 1.3 | [26 empty] | 100 | 89 | 42 | 9 | 3 | 0 | 1.4 | 0.9 | [9 empty] | 100 | 97 | 24 | 8 | 6 | 0 | 2.4 | 1.9 | [26 empty] | 100 | 97 | 47 | 13 | 5 | 0 | 1.5 | 1.6
2026-07-03 | [20 empty] | 100 | 99 | 71 | 48 | 34 | 25 | 18 | 0 | 12 | 3.05 | 1.4 | [26 empty] | 100 | 88 | 41 | 7 | 2 | 0 | 1.2 | 0.8 | [9 empty] | 100 | 97 | 23 | 8 | 6 | 0 | 2.4 | 1.5 | [87 empty] | 100 | 100 | 100 | 97 | 76 | 55 | 40 | 28 | 21 | 17 | 14 | 8 | 0
2026-07-04 | [20 empty] | 100 | 98 | 77 | 58 | 42 | 20 | 21 | 0 | 15 | 2.72 | 1.6 | [43 empty] | 100 | 96 | 17 | 5 | 3 | 0 | 1.9 | 1.1 | [26 empty] | 100 | 93 | 42 | 8 | 2 | 0 | 0.8 | 0.5 | 2.73 | 0.9
2026-07-05
2026-07-06 | [20 empty] | 100 | 99 | 77 | 56 | 41 | 29 | 20 | 0 | 16 | 2.78 | 2.2 | [26 empty] | 100 | 92 | 38 | 7 | 4 | 0 | 1.8 | 0.9 | [9 empty] | 100 | 94 | 23 | 8 | 5 | 0 | 2.6 | 0.7
2026-07-07 | [20 empty] | 100 | 99 | 77 | 58 | 43 | 31 | 22 | 0 | 17 | 2.69 | 1.2 | [43 empty] | 100 | 92 | 18 | 5 | 4 | 0 | 2 | 0.8
2026-07-08 | [20 empty] | 100 | 97 | 72 | 52 | 38 | 27 | 19 | 0 | 13 | 2.95 | 1.1 | 2.7 | 0.6 | [41 empty] | 100 | 92 | 20 | 7 | 5 | 0 | 2.5 | 0.7 | 2.7 | 1.2
2026-07-09 | [20 empty] | 100 | 99 | 75 | 54 | 38 | 26 | 16 | 0 | 15 | 2.92 | 3.2 | [34 empty] | 2.7 | 1 | 1516 | 1605 | [5 empty] | 100 | 92 | 15 | 5 | 3 | 0 | 1.6 | 0.7 | [60 empty] | 100 | 99 | 90 | 80 | 47 | 31 | 23 | 16 | 13 | 10 | 8 | 5 | 0 | 39.19 | [13 empty] | 100 | 100 | 100 | 96 | 72 | 52 | 37 | 27 | 21 | 17 | 14 | 8 | 0 | 51.11
2026-07-10 | [20 empty] | 100 | 96 | 70 | 51 | 37 | 26 | 17 | 0 | 14 | 3.04 | 2 | [26 empty] | 100 | 93 | 39 | 5 | 3 | 0 | 1.4 | 0.7 | [9 empty] | 100 | 90 | 20 | 8 | 6 | 0 | 2.5 | 0.9 |  |  | 1280 | 1530 | [22 empty] | 100 | 93 | 36 | 9 | 4 | 0 | 1.4 | 1.6
2026-07-11 | [20 empty] | 100 | 99 | 72 | 51 | 36 | 25 | 17 | 0 | 13 | 3.02 | 2.2 | [43 empty] | 100 | 89 | 18 | 7 | 5 | 0 | 2.8 | 0.5
2026-07-12
2026-07-13 | [20 empty] | 100 | 99 | 70 | 49 | 35 | 25 | 19 | 0 | 11 | 3.03 | 1.3 | 2.71 | 0.8 | [24 empty] | 100 | 94 | 42 | 6 | 3 | 0 | 0.8 | 0.6 | [9 empty] | 100 | 90 | 23 | 8 | 5 | 0 | 1.2 | 1.1
2026-07-14 | [20 empty] | 100 | 99 | 70 | 51 | 37 | 27 | 20 | 0 | 13 | 2.96 | 1.3 | [26 empty] | 100 | 94 | 42 | 6 | 3 | 0 | 1.3 | 0.8 | [9 empty] | 100 | 95 | 19 | 5 | 3 | 0 | 1 | 0.3 | 2.7 | 1.1 | [24 empty] | 100 | 98 | 44 | 8 | 2 | 0 | 0.4 | 0.5 | 2.71 | 0.7 | 1374 | 1494
2026-07-15 | [57 empty] | 100 | 87 | 29 | 3 | 1 | 0 | [11 empty] | 100 | 92 | 22 | 8 | 5 | 0 | 1.9 | 6.1
2026-07-16 | [20 empty] | 100 | 99 | 69 | 46 | 33 | 24 | 17 | 0 | 9.6 | 3.12 | 3 | [26 empty] | 100 | 94 | 40 | 5 | 3 | 0 | 0.8 | 0.5 | [9 empty] | 100 | 92 | 22 | 7 | 4 | 0 | 1.6 | 0.7
2026-07-17 | [20 empty] | 100 | 99 | 73 | 52 | 36 | 24 | 16 | 0 | 13 | 3.01 | 1.7 | [26 empty] | 100 | 96 | 49 | 6 | 2 | 0 | 1.8 | 0.9 | [9 empty] | 100 | 93 | 25 | 7 | 3 | 0 | 1.3 | 0.5
2026-07-18 | [20 empty] | 100 | 99 | 74 | 52 | 37 | 26 | 18 | 0 | 11 | 2.93 | 1.5
2026-07-19
2026-07-20
2026-07-21 | [20 empty] | 100 | 100 | 81 | 55 | 38 | 27 | 19 | 0 | 14 | 2.79 | 1.1 | [26 empty] | 100 | 94 | 50 | 6 | 3 | 0 | 1 | 0.8 | [9 empty] | 100 | 96 | 20 | 4 | 2 | 0 | 1 | 0.3
2026-07-22 | [20 empty] | 100 | 99 | 65 | 40 | 26 | 18 | 13 | 0 | 9.7 | 3.4 | 1 | [26 empty] | 100 | 94 | 50 | 6 | 3 | 0 | 1 | 0.7 | [9 empty] | 100 | 94 | 17 | 5 | 3 | 0 | 1.4 | 0.4
2026-07-23 | [20 empty] | 100 | 99 | 69 | 44 | 29 | 19 | 13 | 0 | 10 | 3.28 | 0.7 | 2.71 | 0.8 | 1569 | 1757 | [39 empty] | 100 | 95 | 17 | 6 | 4 | 0 | 1.6 | 0.6
2026-07-24 | [20 empty] | 100 | 99 | 78 | 57 | 41 | 29 | 21 | 0 | 13 | 2.74 | 0.5 | [26 empty] | 100 | 86 | 30 | 8 | 4 | 0 | 2.1 | 0.4 | [9 empty] | 100 | 95 | 15 | 3 | 2 | 0 | 0.8 | 0.2
2026-07-25
2026-07-26
2026-07-27 | [20 empty] | 100 | 99 | 80 | 56 | 38 | 26 | 18 | 0 | 14 | 2.82 | 1.2 | [26 empty] | 100 | 92 | 29 | 5 | 3 | 0 | 1.3 | 0.8 | 2.73 | 1.2
2026-07-28
2026-07-29 | [20 empty] | 100 | 100 | 76 | 55 | 41 | 30 | 21 | 0 | 14 | 2.77 | 1.2
2026-07-30
2026-07-31
Promedio | [20 empty] | 100 | 98.80952 | 73.38095 | 51.66667 | 36.71429 | 25.42857 | 18.09524 | 0 | 12.91905 | 2.95381 | 1.561905 | 2.706667 | 0.7333333 | 1569 | 1757 | [22 empty] | 100 | 91.57143 | 40.21429 | 6.214286 | 2.857143 | 0 | 1.307692 | 0.7538462 | 2.715 | 1.1 | 1516 | 1605 | [5 empty] | 100 | 93.38889 | 19.88889 | 6.333333 | 4.111111 | 0 | 1.805556 | 1.055556 | 2.7 | 1.15 | 1280 | 1530 | [22 empty] | 100 | 95.25 | 42.25 | 9.5 | 3.25 | 0 | 1.025 | 1.05 | 2.72 | 0.8 | 1374 | 1494 | [22 empty] | 100 | 99 | 90 | 80 | 47 | 31 | 23 | 16 | 13 | 10 | 8 | 5 | 0 | 39.19 | [13 empty] | 100 | 100 | 100 | 96.5 | 74 | 53.5 | 38.5 | 27.5 | 21 | 17 | 14 | 8 | 0 | 51.11
Promedio por producto | ARENA No.4 | [19 empty] | ARENA No.4 B A-TB0263 | [19 empty] | Grava 20 mm | [16 empty] | Grava 20 mm B A-TB0261 | [16 empty] | Grava 10 mm | [16 empty] | Grava 13 mm | [16 empty] | Grava 40 mm | [16 empty] | Grava 40-4 mm
[21 empty] | 100 | 98.80952 | 73.38095 | 51.66667 | 36.71429 | 25.42857 | 18.09524 | 0 | 12.91905 | 2.95381 | 1.561905 | 2.706667 | 0.7333333 | 1569 | 1757 | [22 empty] | 100 | 91.57143 | 40.21429 | 6.214286 | 2.857143 | 0 | 1.307692 | 0.7538462 | 2.715 | 1.1 | 1516 | 1605 | [5 empty] | 100 | 93.38889 | 19.88889 | 6.333333 | 4.111111 | 0 | 1.805556 | 1.055556 | 2.7 | 1.15 | 1280 | 1530 | [22 empty] | 100 | 95.25 | 42.25 | 9.5 | 3.25 | 0 | 1.025 | 1.05 | 2.72 | 0.8 | 1374 | 1494
Formulas:
Promedio = [Promedio, row above]+1

## Desviación Estándar (hidden)
| PRODUCTO TERMINADO | [141 empty] | PRODUCTOS ESPECIALES
Desviación Estándar | CERRO JARDÍN - (B07) | [19 empty] | CERRO JARDÍN - (B A-TB0263) | [19 empty] | CERRO JARDÍN - (B05) | [16 empty] | CERRO JARDÍN - (B A-TB0261) | [16 empty] | CERRO JARDÍN - (B) | [16 empty] | CERRO JARDÍN - (B) | [16 empty] | CERRO JARDÍN - (B) | [16 empty] | CERRO JARDÍN - (B) | [16 empty] | PAVIMENTOS
| Arena No. 4 | [19 empty] | Arena No. 4 | [19 empty] | Grava 20 mm | [16 empty] | Grava 20 mm | [16 empty] | Grava 10 mm | [16 empty] | Grava 13 mm | [16 empty] | Grava 40 mm | [16 empty] | Grava 40-4 mm | [16 empty] | Base Hidráulica > 1M Ejes Eq. | [26 empty] | Base Hidráulica < 1M Ejes Eq. | [26 empty] | Base Hidráulica < 1M Ejes Eq.
Fecha | Granulometría % Pasante | [7 empty] | %PXL | M.F. | %H | Densidad | Absorción | Peso Volumétrico |  | Azul metileno | Limites de Consistencia |  |  |  | Granulometría % Pasante | [7 empty] | %PXL | M.F. | %H | Densidad | Absorción | Peso Volumétrico |  | Azul metileno | Limites de Consistencia |  |  |  | Granulometría % Pasante | [5 empty] | %PXL | %H | Densidad | Absorción | Peso Volumétrico |  | Coef. De Forma | Limites de Consistencia |  |  |  | Granulometría % Pasante | [5 empty] | %PXL | %H | Densidad | Absorción | Peso Volumétrico |  | Coef. De Forma | Limites de Consistencia |  |  |  | Granulometría % Pasante | [5 empty] | %PXL | %H | Densidad | Absorción | Peso Volumétrico |  | Coef. De Forma | Limites de Consistencia |  |  |  | Granulometría % Pasante | [5 empty] | %PXL | %H | Densidad | Absorción | Peso Volumétrico |  | Coef. De Forma | Limites de Consistencia |  |  |  | Granulometría % Pasante | [5 empty] | %PXL | %H | Densidad | Absorción | Peso Volumétrico |  | Coef. De Forma | Limites de Consistencia |  |  |  | Granulometría % Pasante | [5 empty] | %PXL | %H | Densidad | Absorción | Peso Volumétrico |  | Coef. De Forma | Limites de Consistencia |  |  |  | Granulometría % Pasante | [12 empty] | Equivalente Arena | %H | AASHTO |  | VRS | CBR | Límites de Consistencia |  |  |  | Partículas |  |  | Desgaste Los Ángeles | Granulometría % Pasante | [12 empty] | Equivalente Arena | %H | AASHTO |  | VRS | CBR | Límites de Consistencia |  |  |  | Partículas |  |  | Desgaste Los Ángeles | Granulometría % Pasante | [12 empty] | Equivalente Arena | %H | AASHTO |  | VRS | CBR | Límites de Consistencia |  |  |  | Partículas |  |  | Desgaste Los Ángeles | Módulo Finura | Equivalente Arena | Pérdida Lavado | Humedad | Peso Volumétrico |  | Densidad | Absorción | Límites de Consistencia
| ⅜" | No.4 | No.8 | No.16 | No.30 | No.50 | No.100 | Ch | [5 empty] | Suelto | Compacto | % | Líquido | Plástico | Índice Plástico | Contracción Lineal | ⅜" | No.4 | No.8 | No.16 | No.30 | No.50 | No.100 | Ch | [5 empty] | Suelto | Compacto | % | Líquido | Plástico | Índice Plástico | Contracción Lineal | 1" | ¾" | ⅜" | No.4 | No.8 | Ch |  |  |  |  | Suelto | Compacto |  | Líquido | Plástico | Índice Plástico | Contracción Lineal | 1" | ¾" | ⅜" | No.4 | No.8 | Ch |  |  |  |  | Suelto | Compacto |  | Líquido | Plástico | Índice Plástico | Contracción Lineal | 1/2 | 3/8 | No.4 | No.8 | No.16 | Ch |  |  |  |  | Suelto | Compacto |  | Líquido | Plástico | Índice Plástico | Contracción Lineal | 3/4 | 1/2 | 3/8 | No.4 | No.8 | Ch |  |  |  |  | Suelto | Compacto |  | Líquido | Plástico | Índice Plástico | Contracción Lineal | 2 | 1 1/2 | 1 | 3/4 | 3/8 | Ch |  |  |  |  | Suelto | Compacto |  | Líquido | Plástico | Índice Plástico | Contracción Lineal | 2 | 1 1/2 | 3/4 | 3/8 | No.4 | Ch |  |  |  |  | Suelto | Compacto |  | Líquido | Plástico | Índice Plástico | Contracción Lineal | 2" | 1 1/2" | 1" | ¾" | ⅜" | No.4 | No.10 | No.20 | No.40 | No.60 | No.100 | No.200 | Ch |  |  | PVSM | %HO |  |  | Líquido | Plástico | Contracción Lineal | Índice Plástico | Alargadas | Lajeadas | % A+L |  | 2" | 1½" | 1" | ¾" | ⅜" | No.4 | No.10 | No.20 | No.40 | No.60 | No.100 | No.200 | Ch |  |  | PVSM | %HO |  |  | Líquido | Plástico | Contracción Lineal | Índice Plástico | Alargadas | Lajeadas | %A+L |  | 2" | 1½" | 1" | ¾" | ⅜" | No.4 | No.10 | No.20 | No.40 | No.60 | No.100 | No.200 | Ch |  |  | PVSM | %HO |  |  | Líquido | Plástico | Contracción Lineal | Índice Plástico | Alargadas | Lajeadas | %A+L | [5 empty] | Suelto | Compacto |  |  | Líquido | Plástico | Contracción Lineal | Índice Plástico
2026-07-01
2026-07-02
2026-07-03
2026-07-04
2026-07-05
2026-07-06
2026-07-07
2026-07-08
2026-07-09
2026-07-10
2026-07-11
2026-07-12
2026-07-13
2026-07-14
2026-07-15
2026-07-16
2026-07-17
2026-07-18
2026-07-19
2026-07-20
2026-07-21
2026-07-22
2026-07-23
2026-07-24
2026-07-25
2026-07-26
2026-07-27
2026-07-28
2026-07-29
2026-07-30
2026-07-31
Promedio
Formulas:
Desviación Estándar = [Desviación Estándar, row above]+1

## Formato Arena
CEMEX AGREGADOS MÉXICO
Informe de Resultados
Arena No.4
Arena No.4
Arena No. 4 B07
|  | Datos Generales | [20 empty] | Arena No. 5
[22 empty] | 01 | Arena para Block
|  | Planta |  |  | Cantera Cerro Jardín | [16 empty] | 02 | Arena No. 8
|  | Dirección |  |  | Domicilio Conocido Poblado de Coayuca S/N Municipio de Atotonilco de Tula, Hidalgo; C.P. 42980 | [16 empty] | 03
|  | Teléfono |  |  | N/A | [16 empty] | 04
|  | Agregado |  |  | Arena No.4 | [16 empty] | 05
|  | Litología |  |  | Caliza
|  | Fecha Inicial Periodo |  |  | 01 | / |  | Jul | / | 2026 | [11 empty] | 06
|  | Fecha Final Periodo |  |  | 31 | / |  | Jul | / | 2026 | [11 empty] | 07
|  | Fecha de Emisión |  |  | 04 | / |  | Ago | / | 2026 | [11 empty] | 08 | Ene
|  | Número de Informe |  |  | CEJ | - | A4 |  | - | 07 | - | 2026 | - | 05 | [7 empty] | 09 | Feb
[22 empty] | 10 | Mar
[22 empty] | 11 | Abr
[22 empty] | 12 | May
|  | Especificaciones | [9 empty] | Método de Prueba |  |  |  | Mínimo | Máximo |  | Unidades |  | Resultados | 13 | Jun
[22 empty] | 14 | Jul
[22 empty] | 15 | Ago
|  | Módulo de Finura | [9 empty] | NMX-C-111 |  |  |  | 2.3 | 3.1 |  | % |  | 2.95381 | 16 | Sep
|  | Contenido de Agua (%Humedad) | [9 empty] | NMX-C-166 |  |  |  | --- | --- |  | % |  | 1.561905 | 16 | Sep
|  | Masa Volumétrica Suelta | [9 empty] | NMX-C-073 |  |  |  | --- | --- |  | kg/m3 |  | 1569 | 17 | Oct
|  | Masa Volumétrica Compactada | [9 empty] | NMX-C-073 |  |  |  | --- | --- |  | kg/m3 |  | 1757 | 18 | Nov
|  | Densidad Relativa | [9 empty] | NMX-C-165 |  |  |  | --- | --- |  | --- |  | 2.706667 | 19 | Dic
|  | Absorción | [9 empty] | NMX-C-165 |  |  |  | --- | --- |  | % |  | 0.7333333 | 20
|  | Contenido de finos | [9 empty] | NMX-C-084 |  |  |  | --- | 15 |  | % |  | 12.91905 | 21
|  | Azul de Metileno | [9 empty] | TS EN 933-9 |  |  |  | --- | --- |  | mg/g
|  | Límites de Consistencia y Contracción Lineal |  |  | LL | [6 empty] | NMX-C-416 |  |  |  | --- | --- |  | % |  |  | 22
[5 empty] | LP | [6 empty] | NMX-C-416 |  |  |  | --- | --- |  | % | % |  | 23
[5 empty] | IP | [6 empty] | NMX-C-416 |  |  |  | --- | --- |  | % | % |  | 24
[5 empty] | CL | [6 empty] | NMX-C-416 |  |  |  | --- | 2 |  | % | % |  | 25
|  | Partículas Deleznables y Terrones de Arcilla | [9 empty] | NMX-C-071 |  |  |  | --- | 3 |  | % | % |  | 26
|  | Intemperismo Acelerado | [9 empty] | NMX-C-075 |  |  |  | --- | 12 |  | % | % |  | 27
28
29
30
31
Arena No.4
Cantera Cerro Jardín
[17 empty] | Malla No. | %Que pasa |  | Mín. CEMEX | Máx. CEMEX
[17 empty] | 3/8 | 100 |  | 100 | 100
[17 empty] | No. 4 | 98.80952 |  | 95 | 100
[17 empty] | No. 8 | 73.38095 |  | 70 | 100
[17 empty] | No. 16 | 51.66667 |  | 50 | 85
[17 empty] | No. 30 | 36.71429 |  | 25 | 60
[17 empty] | No. 50 | 25.42857 |  | 10 | 30
[17 empty] | No. 100 | 18.09524 |  | 2 | 20
[17 empty] | Ch | 0 |  | 0 | 0
|  |  | Sergio Florentino Mukul Rosado | [12 empty] | Daniel Eduardo García Mendoza
|  |  | Analista de Calidad | [12 empty] | Jefe de Planta
"Los resultados reportados corresponden al promedio de las pruebas realizadas en el periodo señalado”
1 de 1
|  | Tamaño Nominal |  |  | % Especificado
|  | 4 |  | No 4 | Límite Inferior CEMEX |  |  |  |  | Límite Superior CEMEX |  |  |  |  | Arena No.4
3/8 |  |  |  |  | 100 | [6 empty] | 100 |  |  | 100
No. 4 |  |  |  |  | 95 | [6 empty] | 100 |  |  | 98.80952
No. 8 |  |  |  |  | 70 | [6 empty] | 100 |  |  | 73.38095
No. 16 |  |  |  |  | 50 | [6 empty] | 85 |  |  | 51.66667
No. 30 |  |  |  |  | 25 | [6 empty] | 60 |  |  | 36.71429
No. 50 |  |  |  |  | 10 | [6 empty] | 30 |  |  | 25.42857
No. 100 |  |  |  |  | 2 | [6 empty] | 20 |  |  | 18.09524
Ch |  |  |  |  | 0 | [6 empty] | 0 |  |  | 0
[24 empty] | 20 | 30 | 50 | --- | --- | --- | 70 | --- | --- | 45 | 600

## Formato Grava
CEMEX AGREGADOS MÉXICO
Informe de Resultados
Grava 10 mm
Grava 20 mm B05
|  | Datos Generales | [21 empty] | Grava 20 mm
[23 empty] | 01 | Grava 40-4 mm
|  | Planta |  |  | Cantera Cerro Jardín | [17 empty] | 02 | Grava 40-20 mm
|  | Dirección |  |  | Domicilio Conocido Poblado de Coayuca S/N Municipio de Atotonilco de Tula, Hidalgo; C.P. 42980 | [17 empty] | 03 | Grava 10 mm
|  | Teléfono |  |  | N/A | [17 empty] | 04 | Grava 13 mm
|  | Agregado |  |  | Grava 10 mm | [17 empty] | 05
|  | Litología |  |  | Caliza
|  | Fecha Inicial Periodo |  |  | 01 | / |  | Jul | / | 2026 | [12 empty] | 06
|  | Fecha Final Periodo |  |  | 31 | / |  | Jul | / | 2026 | [12 empty] | 07
|  | Fecha de Emisión |  |  | 04 | / |  | Ago | / | 2026 | [12 empty] | 08 | Ene
|  | Número de Informe |  |  | CEJ | - | G10 |  | - | 07 | - | 2026 | - | 01 | [8 empty] | 09 | Feb
[23 empty] | 10 | Mar
[23 empty] | 11 | Abr
[23 empty] | 12 | May
|  | Especificaciones | [9 empty] | Método de Prueba |  |  |  | Mínimo | Máximo |  | Unidades |  |  |  | 13 | Jun
[22 empty] | Resultados | 14 | Jul
[23 empty] | 15 | Ago
|  | Contenido de Agua (%Humedad) | [9 empty] | NMX-C-166 |  |  |  | --- | --- |  | % |  |  | 1.055556 | 16 | Sep
|  | Masa Volumétrica Suelta | [9 empty] | NMX-C-073 |  |  |  | --- | --- |  | kg/m3 |  |  | 1280 | 17 | Oct
|  | Masa Volumétrica Compactada | [9 empty] | NMX-C-073 |  |  |  | --- | --- |  | kg/m3 |  |  | 1530 | 18 | Nov
|  | Densidad Relativa | [9 empty] | NMX-C-164 |  |  |  | --- | --- |  | --- |  |  | 2.7 | 19 | Dic
|  | Absorción | [9 empty] | NMX-C-164 |  |  |  | --- | --- |  | % |  |  | 1.15 | 20
|  | Contenido de finos | [9 empty] | NMX-C-084 |  |  |  | --- | 2 |  | % |  |  | 1.805556 | 21
|  | Límites de Consistencia y Contracción Lineal |  |  | LL | [6 empty] | NMX-C-416 |  |  |  | --- | --- |  | % |  | % |  | 22
[5 empty] | LP | [6 empty] | NMX-C-416 |  |  |  | --- | --- |  | % |  | % |  | 23
[5 empty] | IP | [6 empty] | NMX-C-416 |  |  |  | --- | --- |  | % |  | % |  | 24
[5 empty] | CL | [6 empty] | NMX-C-416 |  |  |  | --- | 2 |  | % |  | % |  | 25
|  | Partículas Deleznables y Terrones de Arcilla | [9 empty] | NMX-C-071 |  |  |  | --- | 3 |  | % |  | % |  | 26
|  | Abrasión del Agregado Grueso | [9 empty] | NMX-C-196 |  |  |  | --- | 50 |  | % |  | % |  | 27
|  | Coeficiente Volumétrico | [9 empty] | NMX-C-436 |  |  |  | 0.2 | --- |  | --- |  | --- |  | 28
|  | Factor de forma |  | Planas y Alargadas | [7 empty] | ASTM D4791 |  |  |  | --- | --- |  | % |  | % |  | 29
|  |  |  | Forma adecuada | [7 empty] | ASTM D 4791 |  |  |  | 20 | --- |  | % |  | % |  | 30
|  | Intemperismo Acelerado | [9 empty] | NMX-C-075 |  |  |  | --- | 12 |  | % |  | % |  | 31
Grava 10 mm
Cantera Cerro Jardín
[17 empty] | Malla No. | %Que pasa |  | Mín. CEMEX |  | Máx. CEMEX
[17 empty] | 1/2 | 100 |  | 100 |  | 100
[17 empty] | 3/8 | 93.38889 |  | 85 |  | 100
[17 empty] | No. 4 | 19.88889 |  | 10 |  | 30
[17 empty] | No. 8 | 6.333333 |  | 0 |  | 10
[17 empty] | No. 16 | 4.111111 |  | 0 |  | 5
[17 empty] | Ch | 0 |  | 0 |  | 0
|  |  | Sergio Florentino Mukul Rosado | [12 empty] | Daniel Eduardo García Mendoza
|  |  | Analista de Calidad | [12 empty] | Jefe de Planta
"Los resultados reportados corresponden al promedio de las pruebas realizadas en el periodo señalado”
1 de 1
|  | Tamaño Nominal |  |  | % Especificado
|  | G10 |  |  | Límite Inferior CEMEX |  |  |  |  | Límite Superior CEMEX |  |  |  |  | Grava 10 mm
1/2 |  |  |  |  | 100 | [6 empty] | 100 |  |  | 100
3/8 |  |  |  |  | 85 | [6 empty] | 100 |  |  | 93.38889
No. 4 |  |  |  |  | 10 | [6 empty] | 30 |  |  | 19.88889
No. 8 |  |  |  |  | 0 | [6 empty] | 10 |  |  | 6.333333
No. 16 |  |  |  |  | 0 | [6 empty] | 5 |  |  | 4.111111
Ch |  |  |  |  | 0 | [6 empty] | 0 |  |  | 0
[25 empty] | 20 | 30 | 50 | --- | --- | --- | 70 | --- | --- | 45 | 600

## Formato BH
CEMEX AGREGADOS MÉXICO
Informe de Resultados
Mezcla 60% finos + 40% gruesos
Datos Generales
[21 empty] | 01 |  | 5 | Base Humectada
| Planta |  |  | Cantera Cerro Jardín | [16 empty] | 02 |  | 6 | Base Cementada-Humectada
| Dirección |  |  | Domicilio Conocido Poblado de Coayuca S/N Municipio de Atotonilco de Tula, Hidalgo; C.P. 42980 | [16 empty] | 03 |  | 1 | Mezcla 60% finos + 40% gruesos
| Teléfono |  |  | N/A | [16 empty] | 04 |  | 2 | Mezcla 80% finos + 20% gruesos
| Agregado |  |  | Mezcla 60% finos + 40% gruesos | [16 empty] | 05 |  | 3 | Base Hidráulica
| Fecha Inicial Periodo |  |  | 01 | / |  | Jul | / | 2026 | [11 empty] | 06 |  | 4 | Base Cementada
| Fecha Final Periodo |  |  | 31 | / |  | Jul | / | 2026 | [11 empty] | 07 |  |  | Sub Base
| Fecha de Emisión |  |  | 04 | / |  | Ago | / | 2026 | [11 empty] | 08
| Número de Informe |  |  | CEJ | - | BH1 |  | - | 07 | - | 2026 | - | 01 | [7 empty] | 09
10
Ene
Feb
Mar
[21 empty] | 11 |  |  | Abr
[21 empty] | 12 |  |  | May
| Especificaciones | [9 empty] | Método de Prueba |  |  | Mínimo | Máximo |  | Unidades |  | Resultados |  | 13 |  |  | Jun
[21 empty] | 14 |  |  | Jul
[21 empty] | 15 |  |  | Ago
| Equivalente de arena | [9 empty] | M-MMP-4-04-004-16 |  |  | --- | --- |  | % |  | 39.19 |  | 16 |  |  | Sep
| Valor soporte de California (CBR) | [9 empty] | M-MMP-1-11 |  |  | 100 | --- |  | % |  |  |  | 17 |  |  | Oct
| Desgaste de los Ángeles | [9 empty] | M-MMP-4-04-006 |  |  | --- | 30 |  | % | % |  |  | 18 |  |  | Nov
| Partículas alargadas y lajeadas | [9 empty] | M-MMP-4-04-005 |  |  | --- | --- |  | % | % |  |  | 19 |  |  | Dic
| Límites de Consistencia |  |  | LL | [6 empty] | M-MMP-1-07 |  |  | --- | 25 |  | % | % |  |  | 20
|  |  |  | LP | [6 empty] | M-MMP-1-07 |  |  | --- | --- |  | % | % |  |  | 21
|  |  |  | IP | [6 empty] | M-MMP-1-07 |  |  | --- | 6 |  | % | % |  |  | 22
23
24
25
|  | Mezcla 60% finos + 40% gruesos | [18 empty] | 26
|  | Cantera Cerro Jardín | [18 empty] | 27
28
29
30
31
[15 empty] | Malla No. | %Que pasa |  | Mín. CEMEX | Máx. CEMEX
[15 empty] | 2" | 100 |  | 85 | 100
[15 empty] | 1 1/2" | 99 |  | 75 | 100
[15 empty] | 1" | 90 |  | 58 | 98
[15 empty] | 3/4" | 80 |  | 49 | 92
[15 empty] | 3/8" | 47 |  | 36 | 70
[15 empty] | No.4 | 31 |  | 25 | 53
[15 empty] | No.10 | 23 |  | 15 | 41
[15 empty] | No.20 | 16 |  | 10 | 31
[15 empty] | No.40 | 13 |  | 7 | 26
[15 empty] | No.60 | 10 |  | 5 | 22
[15 empty] | No.100 | 8 |  | 3 | 18
[15 empty] | No.200 | 5 |  | 0 | 12
[15 empty] | Ch | 0 |  | 0 | 0
|  | Sergio Florentino Mukul Rosado | [11 empty] | Daniel Eduardo García Mendoza
|  | Analista de Calidad | [11 empty] | Jefe de Planta
"Los resultados reportados corresponden al promedio de las pruebas realizadas en el periodo señalado”
1 de 1
| Datos para Graficar Limites Sup/Inf de curvas | [13 empty] | LIMITES
| Malla | Abertura |  | INF | SUP | Gra. |  |  |  |  | BH1 |  |  |  | Base Hidráulica
| 2" | 50.8 | 3.927896 | 85 | 100 | #REF! |  |  |  |  | 100 |  |  |  | MALLA |  |  | INF | SUP
| 1 1/2" | 38.1 | 3.640214 | 75 | 100 | #REF! |  |  |  |  | 99 |  |  |  | 2" |  |  | 100 | 100
| 1" | 25.4 | 3.234749 | 58 | 98 | #REF! |  |  |  |  | 90 |  |  |  | 1 1/2 |  |  | 100 | 100
| 3/4" | 19 | 2.944439 | 49 | 92 | #REF! |  |  |  |  | 80 |  |  |  | 1 |  |  | 70 | 100
| 3/8" | 9.51 | 2.252344 | 36 | 70 | #REF! |  |  |  |  | 47 |  |  |  | 3/4 |  |  | 60 | 100
| No.4 | 4.75 | 1.558145 | 25 | 53 | #REF! |  |  |  |  | 31 |  |  |  | 3/8 |  |  | 40 | 100
| No.10 | 2 | 0.6931472 | 15 | 41 | #REF! |  |  |  |  | 23 |  |  |  | No. 4 |  |  | 30 | 80
| No.20 | 0.85 | -0.1625189 | 10 | 31 | #REF! |  |  |  |  | 16 |  |  |  | No. 10 |  |  | 21 | 60
| No.40 | 0.425 | -0.8556661 | 7 | 26 | #REF! |  |  |  |  | 13 |  |  |  | No. 20 |  |  | 13 | 44
| No.60 | 0.25 | -1.386294 | 5 | 22 | #REF! |  |  |  |  | 10 |  |  |  | No. 40 |  |  | 8 | 31
| No.100 | 0.15 | -1.89712 | 3 | 18 | #REF! |  |  |  |  | 8 |  |  |  | No. 60 |  |  | 5 | 23
| No.200 | 0.075 | -2.590267 | 0 | 12 | #REF! |  |  |  |  | 5 |  |  |  | No. 100 |  |  | 3 | 17
| Ch | 0.01 | -4.60517 | 0 | 0 | [5 empty] | 0 |  |  |  | No. 200 |  |  | 0 | 10
[15 empty] | Charola |  |  | 0 | 0
[15 empty] | Mezcla 60% finos + 40% gruesos |  |  |  |  | Base Humectada
[15 empty] | MALLA |  |  | INF | SUP | MALLA | INF | SUP
[15 empty] | 2 |  |  | 85 | 100 | 2 | 85 | 100
[15 empty] | 1 1/2 |  |  | 75 | 100 | 1 1/2 | 75 | 100
[15 empty] | 1 |  |  | 58 | 98 | 1 | 62 | 90
[15 empty] | 3/4 |  |  | 49 | 92 | 3/4 | 54 | 83
[15 empty] | 3/8 |  |  | 36 | 70 | 3/8 | 40 | 65
[15 empty] | No. 4 |  |  | 25 | 53 | No. 4 | 30 | 50
[15 empty] | No. 10 |  |  | 15 | 41 | No. 10 | 21 | 36
[15 empty] | No. 20 |  |  | 10 | 31 | No. 20 | 13 | 25
[15 empty] | No. 40 |  |  | 7 | 26 | No. 40 | 8 | 17
[15 empty] | No. 60 |  |  | 5 | 22 | No. 60 | 5 | 12 |  |  | 20 | 30 | 50 | --- | --- | --- | 70 | --- | --- | 45 | 600
[15 empty] | No. 100 |  |  | 3 | 18 | No. 100 | 3 | 9
[15 empty] | No. 200 |  |  | 0 | 12 | No. 200 | 0 | 5
[15 empty] | Charola |  |  | 0 | 0 | Charola | 0 | 0
[15 empty] | Sub Base |  |  |  |  | Sub Base
[15 empty] | MALLA |  |  | INF | SUP | MALLA | INF | SUP
[15 empty] | 2 |  |  | 100 | 100 | 2 | 100 | 100
[15 empty] | 1 1/2 |  |  | 72 | 100 | 1 1/2 | 72 | 100
[15 empty] | 1 |  |  | 58 | 100 | 1 | 58 | 100
[15 empty] | 3/4 |  |  | 52 | 100 | 3/4 | 52 | 100
[15 empty] | 3/8 |  |  | 40 | 100 | 3/8 | 40 | 100
[15 empty] | No. 4 |  |  | 30 | 80 | No. 4 | 30 | 80
[15 empty] | No. 10 |  |  | 21 | 60 | No. 10 | 21 | 60
[15 empty] | No. 20 |  |  | 13 | 45 | No. 20 | 13 | 45
[15 empty] | No. 40 |  |  | 8 | 33 | No. 40 | 8 | 33
[15 empty] | No. 60 |  |  | 5 | 26 | No. 60 | 5 | 26
[15 empty] | No. 100 |  |  | 3 | 20 | No. 100 | 3 | 20
[15 empty] | No. 200 |  |  | 0 | 15 | No. 200 | 0 | 15
[15 empty] | Charola |  |  | 0 | 0 | Charola | 0 | 0
[15 empty] | Base Hidráulica < 1M Ejes |  |  |  |  | Base Hidráulica < 1M Ejes
[15 empty] | MALLA |  |  | INF | SUP | MALLA | INF | SUP
[15 empty] | 2 |  |  | 85 | 100 | 2 | 85 | 100
[15 empty] | 1 1/2 |  |  | 75 | 100 | 1 1/2 | 75 | 100
[15 empty] | 1 |  |  | 62 | 100 | 1 | 62 | 100
[15 empty] | 3/4 |  |  | 54 | 100 | 3/4 | 54 | 100
[15 empty] | 3/8 |  |  | 40 | 100 | 3/8 | 40 | 100
[15 empty] | No. 4 |  |  | 30 | 80 | No. 4 | 30 | 80
[15 empty] | No. 10 |  |  | 21 | 60 | No. 10 | 21 | 60
[15 empty] | No. 20 |  |  | 13 | 25 | No. 20 | 13 | 25
[15 empty] | No. 40 |  |  | 8 | 17 | No. 40 | 8 | 17
[15 empty] | No. 60 |  |  | 5 | 12 | No. 60 | 5 | 12
[15 empty] | No. 100 |  |  | 3 | 9 | No. 100 | 3 | 9
[15 empty] | No. 200 |  |  | 0 | 5 | No. 200 | 0 | 5
[15 empty] | Charola |  |  | 0 | 0 | Charola | 0 | 0
[15 empty] | Sub Base |  |  |  |  | Base Cementada-Humectada
[15 empty] | MALLA |  |  | INF | SUP | MALLA | INF | SUP
[15 empty] | 2 |  |  | 100 | 100 | 2 | 85 | 100
[15 empty] | 1 1/2 |  |  | 72 | 100 | 1 1/2 | 75 | 100
[15 empty] | 1 |  |  | 58 | 100 | 1 | 62 | 90
[15 empty] | 3/4 |  |  | 52 | 100 | 3/4 | 54 | 83
[15 empty] | 3/8 |  |  | 40 | 100 | 3/8 | 40 | 65
[15 empty] | No. 4 |  |  | 30 | 80 | No. 4 | 30 | 50
[15 empty] | No. 10 |  |  | 21 | 60 | No. 10 | 21 | 36
[15 empty] | No. 20 |  |  | 13 | 45 | No. 20 | 13 | 25
[15 empty] | No. 40 |  |  | 8 | 33 | No. 40 | 8 | 17
[15 empty] | No. 60 |  |  | 5 | 26 | No. 60 | 5 | 12
[15 empty] | No. 100 |  |  | 3 | 20 | No. 100 | 3 | 9
[15 empty] | No. 200 |  |  | 0 | 15 | No. 200 | 0 | 5
[15 empty] | Charola |  |  | 0 | 0 | Charola | 0 | 0
[15 empty] | Mezcla 80% finos + 20% gruesos |  |  |  |  | Base Cementada
[15 empty] | MALLA |  |  | INF | SUP | MALLA | INF | SUP
[15 empty] | 2 |  |  | 85 | 100 | 2 | 85 | 100
[15 empty] | 1 1/2 |  |  | 75 | 100 | 1 1/2 | 75 | 100
[15 empty] | 1 |  |  | 62 | 100 | 1 | 62 | 90
[15 empty] | 3/4 |  |  | 54 | 100 | 3/4 | 54 | 83
[15 empty] | 3/8 |  |  | 40 | 100 | 3/8 | 40 | 65
[15 empty] | No. 4 |  |  | 30 | 80 | No. 4 | 30 | 50
[15 empty] | No. 10 |  |  | 21 | 60 | No. 10 | 21 | 36
[15 empty] | No. 20 |  |  | 13 | 44 | No. 20 | 13 | 25
[15 empty] | No. 40 |  |  | 8 | 31 | No. 40 | 8 | 17
[15 empty] | No. 60 |  |  | 5 | 23 | No. 60 | 5 | 12
[15 empty] | No. 100 |  |  | 3 | 17 | No. 100 | 3 | 9
[15 empty] | No. 200 |  |  | 0 | 10 | No. 200 | 0 | 5
[15 empty] | Charola |  |  | 0 | 0 | Charola | 0 | 0
100
90
80
70
60
50
40
30
4
20
10
CH No.200 No.100 No.60 No.40 No.20 No.10 No.4 3/8" 3/4" 1" 1-1/2" 2"